## Лист1
Толщина корпуса | Уровень msl | Прокаливание 125°С +- 10°С |  | Прокаливание 90°С +-5°С |  | Прокаливание 40°С +-5°С
|  | Превышение Времени эксплуатации на >72 ч | Превышение Времени эксплуатаци на <72 ч | Превышение Времени эксплуатации на >72 ч | Превышение Времени эксплуатаци на <72 ч | Превышение Времени эксплуатации на >72 ч | Превышение Времени эксплуатаци на <72 ч
< 0.5 mm | 2 | Не требуется | Не требуется | Не требуется | Не требуется | Не требуется | Не требуется
| 2A | 1 ч | 1 ч | 2 ч | 1 ч | 12 ч | 8 ч
| 3 | 1 ч | 1 ч | 3 ч | 1 ч | 22 ч | 9 ч
| 4 | 1 ч | 1 ч | 3 ч | 1 ч | 22 ч | 10 ч
| 5 | 1 ч | 1 ч | 3 ч | 1 ч | 23 ч | 11 ч
| 5A | 1 ч | 1 ч | 4 ч | 1 ч | 26 ч | 12 ч
> 0.5 mm <= 0.8 mm | 2 | Не требуется | Не требуется | Не требуется | Не требуется | Не требуется | Не требуется
| 2A | 4 ч | 3 ч | 15 ч | 13 ч | 4 дня | 3 дня
| 3 | 4 ч | 3 ч | 15 ч | 13 ч | 4 дня | 3 дня
| 4 | 4 ч | 3 ч | 16 ч | 13 ч | 4 дня | 3 дня
| 5 | 4 ч | 3 ч | 16 ч | 13 ч | 4 дня | 3 дня
| 5A | 4 ч | 3 ч | 16 ч | 13 ч | 4 дня | 3 дня
> 0.8 mm <= 1.4 mm | 2 | Не требуется | Не требуется | Не требуется | Не требуется | Не требуется | Не требуется
| 2A | 8 ч | 6 ч | 25 ч | 20 ч | 8 дней | 7 дней
| 3 | 8 ч | 6 ч | 25 ч | 20 ч | 8 дней | 7 дней
| 4 | 9 ч | 6 ч | 27 ч | 20 ч | 10 дней | 7 дней
| 5 | 10 ч | 6 ч | 28 ч | 20 ч | 11 дней | 7 дней
| 5A | 11 ч | 6 ч | 30 ч | 20 ч | 12 дней | 7 дней
> 1.4 mm <= 2.0mm | 2 | 18 ч | 15 ч | 63 ч | 2 дня | 25 дней | 20 дней
| 2A | 21 ч | 16 ч | 3 дня | 2 дня | 29 дней | 22 дня
| 3 | 27 ч | 17 ч | 4 дня | 2 дня | 37 дней | 23 дня
| 4 | 34 ч | 20 ч | 5 дней | 3 дня | 47 дней | 28 дней
| 5 | 40 ч | 25 ч | 6 дней | 4 дня | 57 дней | 35 дней
| 5A | 48 ч | 40 ч | 8 дней | 6 дней | 79 дней | 56 дней
> 2.0 mm <= 4.4 mm | 2 | 48 ч | 48 ч | 10 дней | 7 дней | 79 дней | 67 дней
| 2A | 48 ч | 48 ч | 10 дней | 7 дней | 79 дней | 67 дней
| 3 | 48 ч | 48 ч | 10 дней | 8 дней | 79 дней | 67 дней
| 4 | 48 ч | 48 ч | 10 дней | 10 дней | 79 дней | 67 дней
| 5 | 48 ч | 48 ч | 10 дней | 10 дней | 79 дней | 67 дней
| 5A | 48 ч | 48 ч | 10 дней | 10 дней | 79 дней | 67 дней